## Tabelle1
AUSSCHREIBEN.DE
Pos. | Bezeichnung
1 | OGRO Beschlagstechnik GmbH
Herstellerinformation
OGRO Beschlagstechnik GmbH Donnenberger Straße 2 42553 Velbert Telefon +49 (0)2053 4950 Fax +49 (0)2053 495100 info@ogro.de (mailto:info@ogro.de) http://www.ogro.de/
1.1 | CORE Beschläge (EN) | 19
1.1.1 | CORE | 4
| OGRO CORE Objektgarnitur | 24
0
| Bezeichnung: CORE Objektgarnitur | 33
| Ausführung: DIN EN 1906 Klasse 4 | 32
| Hersteller: OGRO | 16
| PRODUKTBESCHREIBUNG / FUNKTIONEN | 32
| MPA zertifizierte Dauerfunktionsprüfung mit 1. Mio. | 51
| Betätigungen. Geprüft nach DIN EN 1634-1. | 41
| Umwelt-Produkt-Deklaration (EPD) nach DIN ISO 14025. | 53
| 5 Jahre Garantie. Hochwertige Satino Oberfläche und | 52
| minimaler Distanz zwischen Drücker und Rosette. | 48
| Montage/Demontage erfolgt mit DIN Werkzeugen. | 46
| Vormontierte Gewindeseite ermöglicht eine intuitive, | 53
| mühelose Montage. | 17
| TECHNISCHE MERKMALE | 19
| Drückermodell '….' | 20
| Vier Hochhaltefedern für waagerechte 0° Stellung | 48
| Rechts/links Verwendbarkeit der Unterteile | 43
| Festdrehbare Lagerung im wartungsfreien Gleitlager | 50
| Türstärken von 38 bis 63 mm (optional bis 72 mm). | 49
| Click & Go Technik für schnelle und sichere Montage | 52
| Stahlunterteile mit verlängerten Stütznocken | 45
| Rosettendurchmesser 55mm | 25
| 9mm Bauhöhe für Vollblattanwendungen | 36
| Freie Spiel und freie Winkelbewegung EN1906 ≤ 1,0 mm. | 53
| Rundrosetten '….' | 19
| Kurzschild Entfernung: 72 mm (PZ), 74 mm (RZ) 92 mm | 51
| (PZ), 94 mm (RZ) | 17
| Zylinderlochung: PZ, RZ, BB, UN | 31
| Vierkant: | 10
| (a) 8mm Vierkant | 17
| (b) 9mm Vierkant | 17
| Material | 8
| Aluminium satino '….' | 22
| Edelstahl '….' | 14
| Variante | 8
| (a) nach EN 1634-1 und DIN 18273 für Feuer- | 45
| und Rauchschutztüren zugelassen '….' | 39
| (b) Nach EN 179 für Notausgangsverschlüsse '….' | 49
| ZULASSUNGEN UND ZERTIFIKATE | 27
| (a) DIN EN 1906: 2012-12 | 24
| (aa) Aluminium: 4 ¦ 7 ¦ - ¦ D1 ¦ 1 ¦ 5 ¦ 0 ¦ A | 47
| (ab) Edelstahl: 4 ¦ 7 ¦ - ¦ C1 ¦ 1 ¦ 5 ¦ 0 ¦ A | 47
| MPA zertifizierte Dauerfunktionspr. mit 1. Mio. Zyklen | 54
| Geprüft nach EN 179 | 19
| Geprüft nach EN 1634-1 | 23
| Geprüft nach DIN 18273 | 22
| Umwelt-Produkt-Deklaration EPD nach DIN ISO 14025 | 49
| EINSATZBEREICH | 14
| (a) nach EN 1634-1 und DIN 18273 für Feuer- und | 49
| Rauchschutztüren zugelassen '….' | 33
| (b ) Nach EN 179 für Notausgangsverschlüsse | 44
| zugelassen '….' | 16
| TÜRART | 6
| (a) Vollblatttür '….' | 21
| (b) Rohrrahmentür '….' | 22
| FARBEN | 6
| (a) Aluminium | 13
| (aa) F1 silber/natur | 21
| (ab) C+ antibakteriell | 22
| (b) Edelstahl | 13
| (ba) matt satiniert | 19
| (bb) C+ antibakteriell | 22